## 清单
东莞市建成区河涌水质提升及排水管网（一期）东城、南城材料检测清单报价表
序号 | 区域 | 检测类型 | 材料名称及规格 | 单位 | 施工数量 | 检测参数 | 取样频率 | 送检要求 | 单位 | 暂定送检组数 | 收费标准文件名称 | 检测单价 （元/组） | 含税收费标准（元） | 固定收费系数（%） | 不含税单价（元） | 不含税合价（元） | 备注
1 | 东城 | 原材料检测 | 普通预拌混凝土C15 | m3 | 1240.111 | 抗压强度 | 1，检查数量：对同一配合比混凝土，取样与试件留置应符合下列规定： （a）每拌制 100 盘且不超过 100m3 时，取样不得少于一次； （b ）每工作班拌制不足 100 盘时，取样不得少于一次； （c ）连续浇筑超过 1000 m3 时，每 200 m3 取样不得少于一次； （d ）每一楼层取样不得少于一次； （e） 每次取样应至少留置一组试件。 2、同一强度等级的同条件养护试 件，每连续两层楼取样不应少于 1组；每 2000 m3 取样不得少于 1 组 | 3块试件为一组，标准尺寸：150mm×150mm×150mm | 组 | 39 | 市检测中心检测项目及送检要求（2025年） | 60 | 2340 |  | 0 | 0
2 |  |  | 普通预拌混凝土C20 | m3 | 7572.222 | 抗压强度 | 1，检查数量：对同一配合比混凝土，取样与试件留置应符合下列规定： （a）每拌制 100 盘且不超过 100m3 时，取样不得少于一次； （b ）每工作班拌制不足 100 盘时，取样不得少于一次； （c ）连续浇筑超过 1000 m3 时，每 200 m3 取样不得少于一次； （d ）每一楼层取样不得少于一次； （e） 每次取样应至少留置一组试件。 2、同一强度等级的同条件养护试 件，每连续两层楼取样不应少于 1组；每 2000 m3 取样不得少于 1 组 | 3块试件为一组，标准尺寸：150mm×150mm×150mm | 组 | 228 |  | 60 | 13680 |  | 0 | 0
3 |  |  | 普通预拌混凝土C25 | m3 | 25.957 | 抗压强度 | 1，检查数量：对同一配合比混凝土，取样与试件留置应符合下列规定： （a）每拌制 100 盘且不超过 100m3 时，取样不得少于一次； （b ）每工作班拌制不足 100 盘时，取样不得少于一次； （c ）连续浇筑超过 1000 m3 时，每 200 m3 取样不得少于一次； （d ）每一楼层取样不得少于一次； （e） 每次取样应至少留置一组试件。 2、同一强度等级的同条件养护试 件，每连续两层楼取样不应少于 1组；每 2000 m3 取样不得少于 1 组 | 3块试件为一组，标准尺寸：150mm×150mm×150mm | 组 | 3 |  | 60 | 180 |  | 0 | 0
4 |  |  | 普通预拌混凝土C30 | m3 | 4633.472 | 抗压强度 | 1，检查数量：对同一配合比混凝土，取样与试件留置应符合下列规定： （a）每拌制 100 盘且不超过 100m3 时，取样不得少于一次； （b ）每工作班拌制不足 100 盘时，取样不得少于一次； （c ）连续浇筑超过 1000 m3 时，每 200 m3 取样不得少于一次； （d ）每一楼层取样不得少于一次； （e） 每次取样应至少留置一组试件。 2、同一强度等级的同条件养护试 件，每连续两层楼取样不应少于 1组；每 2000 m3 取样不得少于 1 组 | 3块试件为一组，标准尺寸：150mm×150mm×150mm | 组 | 141 |  | 60 | 8460 |  | 0 | 0
5 |  |  | 预拌S6~S8防水混凝土C30 | m3 | 5416.431 | 抗水渗透性p8 | 同一工程部位，同一配合比的混凝土，取样不应少于一次，留置组数可根据实际需要确定。 地下防水工程：连续浇注混凝土每 500m3 应留置一组抗渗试件，且每项工程不得少于两组。采用预拌混凝土的抗渗试件，留置组数应视结构的规模和要求而定。 | 6块试件为一组 | 组 | 18 |  | 600 | 10800 |  | 0 | 0 | 每增加1个等级加收100
[6 empty] | 抗压强度 | 1，检查数量：对同一配合比混凝土，取样与试件留置应符合下列规定： （a）每拌制 100 盘且不超过 100m3 时，取样不得少于一次； （b ）每工作班拌制不足 100 盘时，取样不得少于一次； （c ）连续浇筑超过 1000 m3 时，每 200 m3 取样不得少于一次； （d ）每一楼层取样不得少于一次； （e） 每次取样应至少留置一组试件。 2、同一强度等级的同条件养护试 件，每连续两层楼取样不应少于 1组；每 2000 m3 取样不得少于 1 组 | 3块试件为一组，标准尺寸：150mm×150mm×150mm | 组 | 165 |  | 60 | 9900 |  | 0 | 0
7 |  |  | 普通预拌混凝土C35 | m3 | 4778.876 | 抗压强度 | 1，检查数量：对同一配合比混凝土，取样与试件留置应符合下列规定： （a）每拌制 100 盘且不超过 100m3 时，取样不得少于一次； （b ）每工作班拌制不足 100 盘时，取样不得少于一次； （c ）连续浇筑超过 1000 m3 时，每 200 m3 取样不得少于一次； （d ）每一楼层取样不得少于一次； （e） 每次取样应至少留置一组试件。 2、同一强度等级的同条件养护试 件，每连续两层楼取样不应少于 1组；每 2000 m3 取样不得少于 1 组 | 3块试件为一组，标准尺寸：150mm×150mm×150mm | 组 | 144 |  | 60 | 8640 |  | 0 | 0
8 |  |  | 普通预拌混凝土C35 （微膨胀） | m3 | 113.605 | 抗压强度 | 1，检查数量：对同一配合比混凝土，取样与试件留置应符合下列规定： （a）每拌制 100 盘且不超过 100m3 时，取样不得少于一次； （b ）每工作班拌制不足 100 盘时，取样不得少于一次； （c ）连续浇筑超过 1000 m3 时，每 200 m3 取样不得少于一次； （d ）每一楼层取样不得少于一次； （e） 每次取样应至少留置一组试件。 2、同一强度等级的同条件养护试 件，每连续两层楼取样不应少于 1组；每 2000 m3 取样不得少于 1 组 | 3块试件为一组，标准尺寸：150mm×150mm×150mm | 组 | 6 |  | 60 | 360 |  | 0 | 0
9 |  |  | 混凝土C40 | / | / | 抗折强度 | 1，检查数量：对同一配合比混凝土，取样与试件留置应符合下列规定： （a）每拌制 100 盘且不超过 100m3 时，取样不得少于一次； （b ）每工作班拌制不足 100 盘时，取样不得少于一次； （c ）连续浇筑超过 1000 m3 时，每 200 m3 取样不得少于一次； （d ）每一楼层取样不得少于一次； （e） 每次取样应至少留置一组试件。 2、同一强度等级的同条件养护试 件，每连续两层楼取样不应少于 1组；每 2000 m3 取样不得少于 1 组 | 3块试件为一组,标准试件：150×150×550mm150×150×600mm | 组 | 2 |  | 300 | 600 |  | 0 | 0
[6 empty] | 抗压强度 | 1，检查数量：对同一配合比混凝土，取样与试件留置应符合下列规定： （a）每拌制 100 盘且不超过 100m3 时，取样不得少于一次； （b ）每工作班拌制不足 100 盘时，取样不得少于一次； （c ）连续浇筑超过 1000 m3 时，每 200 m3 取样不得少于一次； （d ）每一楼层取样不得少于一次； （e） 每次取样应至少留置一组试件。 2、同一强度等级的同条件养护试 件，每连续两层楼取样不应少于 1组；每 2000 m3 取样不得少于 1 组 | 3块试件为一组，标准尺寸：150mm×150mm×150mm | 组 | 2 |  | 60 | 120 |  | 0 | 0
11 |  |  | 混凝土配合比 | m3 | 23780.674 | 混凝土配合比设计 | / | 每个普通砼配合比设计应提供以下材料：水泥 50kg（一包）、砂 60kg、石 80kg、掺合料 10kg、外加剂（液体为 1.5K，固体为 1kg）。 各种材料用袋（瓶）装好，并封口包好； 若为配合比验证，各种材料送样量均减至 1/3。若有抗渗要求，各材料送样量均需加送 1/3。 此外：送检时还应附上原材料有效的三个月内的合格检测报告的复印件，如使用外加剂的应附有外加剂产品说明书（如掺量）。若为配合比验证，需提供施工配合比报告。 | 组 | 7 |  | 1000 | 7000 |  | 0 | 0
12 |  |  | 混凝土外加剂 |  |  | 减水率、泌水率比、凝结时间差、氯离子含量、固体含量、抗压强度比 | 掺量≥1%，同一品种每100t为一批，＜1%，同一品种每50t为一批，每一批号取样量不少于 0.2t水泥所需用的外加剂量 | 水剂5kg，粉剂3kg 粉剂用袋装,水剂用桶装,均需密封 注明掺量（提供出厂报告），匀质性提供有效厂控指标（盖章），否则不予评定 | 组 | 7 |  | 2600 | 18200 |  | 0 | 0
13 |  |  | 混凝土氯离子 |  |  | 氯离子含量 | / | 15cm×15cm×15cm试块，每组1块 需提供配合比 | 组 | 7 |  | 1000 | 7000 |  | 0 | 0
14 |  |  | 混凝土碱含量 |  |  | 碱含量 | 同一品种、同一配比生产的每釜产品为一批 | 三块为一组 | 组 | 7 |  | 1500 | 10500 |  | 0 | 0
15 |  |  | 复合普通硅酸盐水泥P.C42.5 | t | 1114.443 | 标准稠度用水量、凝结时间、安定性（雷氏夹法）、细度(筛余法)、胶砂强度、胶砂流动度、氯离子 | 同品种、标号、同一出厂编号、同一次进场：散装水泥不超过500t为一批；袋装不超过200t为一批。 | 同品种、标号、同一出厂编号、同一次进场,抽取10kg样品,需用水泥留样桶或密封袋封装 | 组 | 9 |  | 1400 | 12600 |  | 0 | 0
16 |  |  | 石粉 | m3 | 56115.594 | 表观密度、堆积密度、紧密密度、含泥量、泥块含量、颗粒级配、坚固性、氯离子含量 | 以大型工具（如火车、货船、汽车）运输的以 400m3 或 600t 为一批。 | 抽取15kg样品。所有样品均需袋装并封口包好。 应提供类别、级配要求。 | 组 | 212 |  | 1900 | 402800 |  | 0 | 0
17 |  |  | 砂 | m3 | 24974.083 | 表观密度、堆积密度、紧密密度、含泥量、泥块含量、颗粒级配、坚固性、氯离子含量 | 以大型工具（如火车、货船、汽车）运输的以 400m3 或 600t 为一批。 | 抽取15kg样品。所有样品均需袋装并封口包好。 应提供类别、级配要求。 | 组 | 95 |  | 1900 | 180500 |  | 0 | 0
18 |  |  | 石 | m3 | 7512.703 | 颗粒级配、表观密度、堆积密度、紧密密度、含泥量、泥块含量、针片状颗粒含量、压碎指标、坚固性 | 以大型工具（如火车、货船、汽车）运输的以 400m3 或 600t 为一批。 | 抽取25kg样品。所有样品均需袋装并封口包好。 应提供类别、级配要求。 | 组 | 29 |  | 2100 | 60900 |  | 0 | 0
19 |  |  | 花岗岩立缘石15*35*100cm | m | 509.226 | 吸水率、体积密度、干燥压缩强度、干燥弯曲强度 | 同一品种、类别、等级、同一供货批的板材为一批；或按连续安装部位的板材为一批 | 10块试样边长50mm的正方体或φ50mm×50mm的圆柱体。若石材厚度不达到要求，密度、吸水率可送50mm×50mm×原厚的试件 | 组 | 2 |  | 1600 | 3200 |  | 0 | 0
20 |  |  | 水泥砂浆 | / | / | 抗压强度 | 砂浆试件留置组数按每一楼层或250m3砌件的各种标号的砂浆，每台搅拌机至少检查一次，每次至少应制作一组试件，当砂浆标号或配合比变更时，应另制作试件。 | 3块/组 | 组 | 12 |  | 50 | 600 |  | 0 | 0
21 |  |  | 砂浆配合比 |  |  | 砂浆配合比 | / | 每个砂浆配合比设计应提供以下材料：水泥 10kg、砂 40kg、掺合料 5kg、外加剂 1kg。 各种材料用袋（瓶）装好，并封口包好； 若为配合比验证，各种材料送样量均减至 1/3。 若为配合比验证，需提供施工配合比报告。 此外：送检时还应附上原材料有效三个月内的合格检测报告的复印件，如使用外加剂的应附有外加剂说明书。 | 组 | 1 |  | 600 | 600 |  | 0 | 0
22 |  |  | 防水砂浆2 | m3 | 7.057 | 抗压强度、保水率、14d拉伸粘结强度、抗渗压力 | 不超过 200t 或 1d 产量为一批 | 取样应随机进行，样品应混合均匀，总量根据所检项目确定，用袋装好，并封口包好 取25kg（一包） 提供配比（料水比）、并注明型号（砌筑、抹灰、地面或防水）强度等级、抗渗等级。 | 组 | 3 |  | 1900 | 5700 |  | 0 | 0
23 |  |  | 湿拌砂浆5 | m3 | 147.513 | 稠度、保塑时间、抗压强度、保水率、14d拉伸粘结强度、抗渗压力、压力泌水率 | 不超过 200t 或 1d 产量为一批 | 取样应随机进行，样品应混合均匀，总量根据所检项目确定，用袋装好，并封口包好 砂：25kg 水泥：15kg 掺合料：10kg 外加剂：2kg 提供各配合比、并注明型号（砌筑、抹灰、地面或防水）和强度等级、抗渗等级、保塑时间、注水时间。湿拌砂浆收样时如果客户要做稠度、凝结时间且需要评定时，需要提供稠度、凝结时间的生产厂控制值。 | 组 | 8 |  | 2900 | 23200 |  | 0 | 0
24 |  |  | 热轧圆盘条φ10以内 | t | 144.921 | 拉伸试验、弯曲试验、重量偏差试验 | 按同一牌号、同规格、同炉号、同交货状态的每60吨为一批。每批切取5根,（在不同根样品上截取），保证切口平整。 | 直径φ6～22，1组5根，每根长630-650mm 直径φ25～40，1组7根，5根长630-650mm，2根长720-750mm 送检时携带该批钢筋的出厂批 量、炉号、生产厂家的出厂合格证（或质保书）等相关资料。 | 组 | 6 |  | 200 | 1200 |  | 0 | 0
25 |  |  | 螺纹钢筋φ10~25 | t | 929.523 | 拉伸试验、反向弯曲试验、重量偏差试验 | 按同一牌号、同规格、同炉号、同交货状态的每60吨为一批。每批切取5根,（在不同根样品上截取），保证切口平整。 | 直径φ6～22，1组5根，每根长630-650mm 直径φ25～40，1组7根，5根长630-650mm，2根长720-750mm 送检时携带该批钢筋的出厂批 量、炉号、生产厂家的出厂合格证（或质保书）等相关资料。 | 组 | 24 |  | 380 | 9120 |  | 0 | 0
26 |  |  | 圆钢φ25以内 | t | 108.48 | 拉伸试验、弯曲试验、重量偏差试验 | 按同一牌号、同规格、同炉号、同交货状态的每60吨为一批。每批切取5根,（在不同根样品上截取），保证切口平整。 | 直径φ6～22，1组5根，每根长630-650mm 直径φ25～40，1组7根，5根长630-650mm，2根长720-750mm 送检时携带该批钢筋的出厂批 量、炉号、生产厂家的出厂合格证（或质保书）等相关资料。 | 组 | 12 |  | 200 | 2400 |  | 0 | 0
27 |  |  | 土 | m3 | 474.729 | 击实试验、颗粒分析、含水率、比重、界限含水率（液塑限试验） | 每5000m3或在土质变化时取一组 | 现场取有代表性样品不少于 50kg。 送检时提供土质类型或者回填点位置及编号等相关信息。 | 组 | 2 |  | 1600 | 3200 |  | 0 | 0
28 |  |  | 标准砖240×115×53 | 千块 | 706.798 | 抗压强度 | 每10万块为一批，不足10万块按一批计。 | 10块/组 | 组 | 12 |  | 300 | 3600 |  | 0 | 0
29 |  |  | 5cm厚彩色机压砖 | m2 | 1872.189 | 抗压强度/抗折强度 | 每批混凝土路面砖应为同一类别、统一规格、同一强度等级，铺装面积3000m2为一批;不足3000m2，亦按一批计。从外观质量检查合格的砖样中按随机抽样法抽取。 | 10块/组 | 组 | 2 |  | 300 | 600 |  | 0 | 0
30 |  |  | HDPE缠绕增强B型结构壁管8 | m | 24434.526 | 外观、尺寸 、纵向回缩率、环刚度 | 同一配方、工艺、原料连续生产为一批，每批数量不超过100t，若7d生产不足100t，7d产量为一批（管件不超过5000件为一批，不足5000以7天产量为一批）。 | 管材同一规格取四根1m， （标准规定到DN315，若DN＞315，则只做环刚度，送样3根300mm，注明环刚度）注明尺寸、管系列）管件同一规格取6个（注明尺寸、管系列、连接方式，其中的3个连接好相应的管材，其中连接管材分别长500mm，若无请附送配套的连接胶粘剂或者设备及管材，检测参数根据实际送检为管材或管件选择） | 组 | 12 |  | 750 | 9000 |  | 0 | 0
31 |  |  | 硬聚氯乙烯(PVC-U)排水管2 | m | 19210.44 | 外观、尺寸、维卡软化温度、落锤冲击试验、纵向回缩率、拉伸屈服应力 | 相同混配料和工艺生产的同一规格、同一类型为一批，dn≤75mm，不超过80000m为一批；75mm<dn≤160mm，不超过50000m为一批;160mm<dn≤315mm，不超过30000m为一批。 | 同一规格、型号取4条1米（dn≤40mm取8条1米），提供外径及壁厚，若是弹性密封圈型委托时请注明，送检时同一组管材捆绑一起，提供样品的出厂检验报告与合格证书 | 组 | 3 |  | 1300 | 3900 |  | 0 | 0
32 |  |  | PVC-U排水管管件 | 个 | 859.6356 | 外观、尺寸、维卡软化温度、烘箱试验、坠落试验 | 同一原料、配方和工艺生产的同一规格、同一类型为一批，dn＜75时，不超过10000件为一批；dn≥75时不超过5000件为一批。 | 同一规格、型号取9个，提供外径及形状，若是弹性密封圈型委托时请注明，送检时同一组管件捆绑一起，提供样品的出厂检验报告与合格证书 | 组 | 3 |  | 800 | 2400 |  | 0 | 0
33 |  |  | 室外塑料给水管电熔管件 | 个 | 121.6464 | 外观、尺寸、静液压强度(dn≤200mm) | dn≤25mm，不超过50000个为一批，32≤dn≤63mm，不超过20000个为一批，＞63mm不超过5000个为一批。 | 同一规格、型号取6个，送检时同一组管件捆绑一起，提供样品的出厂检验报告与合格证书 | 组 | 12 |  | 1150 | 13800 |  | 0 | 0
34 |  |  | 球墨铸铁给水管K9DN400 | m | 897 | 拉伸性能、弯曲试验、压扁试验 | 每批钢管应由同一钢牌号、同一生产工艺、同一公称尺寸的钢管组成。 公称外径不小于355.6mm，应不多于100根为一批。公称外径大于30mm且小于60.3mm，应不多于400根为一批 | 母材拉伸：每批取1根，长度500mm。 弯曲试验：每批取1根，长度1500mm。 压扁试验：每批取1根长度为64~100mm。 | 组 | 2 |  | 1000 | 2000 |  | 0 | 0
35 |  |  | 承插铸铁给水管件DN100 | 个 | 0.6955 | 外观、尺寸、结合强度 、 结合性能 | / | 同一规格取5个管件（注明管件外径系列，） | 组 | 2 |  | 1000 | 2000 |  | 0 | 0
36 |  |  | 镀锌钢管 | m | 118.33 | 拉伸性能、弯曲试验、镀锌层表面质量、镀锌层的附着力、镀锌层均匀性 | 每批钢管应由同一钢牌号、同一生产工艺、同一公称尺寸的钢管组成。 公称外径不小于355.6mm，应不多于100根为一批。公称外径大于30mm且小于60.3mm，应不多于400根为一批 | 母材拉伸：每批取1根，长度500mm。 弯曲试验：每批取1根，长度1500mm。 压扁试验：每批取1根长度为64~100mm。 | 组 | 2 |  | 1000 | 2000 |  | 0 | 0
37 |  |  | 钢管管件 | 个 | 2863.7354 | 外观、尺寸、结合强度 、 结合性能 | / | 同一规格取5个管件（注明管件外径系列，） | 组 | 2 |  | 1000 | 2000 |  | 0 | 0
38 |  |  | 钢套管 | kg | 4114.269 | 拉伸性能、弯曲试验、压扁试验 | 每批钢管应由同一钢牌号、同一生产工艺、同一公称尺寸的钢管组成。 公称外径不小于355.6mm，应不多于100根为一批。公称外径大于30mm且小于60.3mm，应不多于400根为一批 | 母材拉伸：每批取1根，长度500mm。 弯曲试验：每批取1根，长度1500mm。 压扁试验：每批取1根长度为64~100mm。 | 组 | 2 |  | 1000 | 2000 |  | 0 | 0
39 |  |  | 焊接钢管4 | t/m | 4.538641/6449.759 | 拉伸性能、弯曲试验、压扁试验 | 每批钢管应由同一钢牌号、同一生产工艺、同一公称尺寸的钢管组成。 公称外径不小于355.6mm，应不多于100根为一批。公称外径大于30mm且小于60.3mm，应不多于400根为一批 | 母材拉伸：每批取1根，长度500mm。 弯曲试验：每批取1根，长度1500mm。 压扁试验：每批取1根长度为64~100mm。 | 组 | 6 |  | 1000 | 6000 |  | 0 | 0
40 |  |  | 橡胶管 | m | 569.854 | 外观、尺寸、维卡软化温度、落锤冲击试验、纵向回缩率、拉伸屈服应力 | 相同混配料和工艺生产的同一规格、同一类型为一批，dn≤75mm，不超过80000m为一批；75mm<dn≤160mm，不超过50000m为一批;160mm<dn≤315mm，不超过30000m为一批。 | 同一规格、型号取4条1米（dn≤40mm取8条1米），提供外径及壁厚，若是弹性密封圈型委托时请注明，送检时同一组管材捆绑一起，提供样品的出厂检验报告与合格证书 | 组 | 2 |  | 1300 | 2600 |  | 0 | 0
41 |  |  | 玻纤土工隔栅 | m2 | 30799.284 | 断裂强力、断裂伸长率 | 同一规格品种同一质量等级、同一生产工艺稳定连续生产的一定数量的单位产品为一检查批 | 抽取2㎡样品（提供合格证及出厂检验报告） | 组 | 6 |  | 700 | 4200 |  | 0 | 0
42 |  |  | 不锈钢格栅 | 个 | 286 | 极限抗拉强度、极限抗拉强度下的伸长率 | 产品以批为单位进行验收同一牌号的原料同一配方 同一规格、同一生产工艺并稳定连续生产的一定数量的产品为一批,每批数量不超过 50000m² | 在该批产品中随机抽取三卷,进行宽度和外观检查,在上述检查合格的样品中任取一卷,去掉外层长度500mm后,截取全幅宽产品1m作为力学性能检验产品；截取全幅宽产品 5m作为型式检验样品 | 组 | 2 |  | 700 | 1400 |  | 0 | 0
43 |  |  | 橡胶密封圈8 | 个 | 11556.015 | 外观质量、拉伸强度、拉断伸长率 | 同品种、同规格产品300环为一批 | 从每批中随机抽取3环进行规格尺 寸、外观质量的检验,从检验合格的样品中再任意抽取一环进行物理性能的检验（提供合格证及出厂检验报告） | 组 | 12 |  | 500 | 6000 |  | 0 | 0
44 |  |  | 球墨铸铁雨水篦子 | 套 | 1448 | 承载能力、残余变形 | 同一级别、同一种类、同一原材料，500套/批 | 500套为一批，每批抽取2套（初检一套不合格，再抽取2套；二套不合格，不得复检） | 组 | 2 |  | 1400 | 2800 |  | 0 | 0
45 |  |  | 球墨铸铁井盖2 | 套 | 2469 | 承载能力、残余变形 | 同一级别、同一种类、同一原材料，500套/批 | 500套为一批，每批抽取2套（初检一套不合格，再抽取2套；二套不合格，不得复检） | 组 | 3 |  | 1400 | 4200 |  | 0 | 0
46 |  |  | 钢筋混凝土排水管(Ⅱ级)6 | m | 4973.24 | 裂缝荷载、破坏荷载 | 以相同材料、工艺、规格尺寸的500根为一批 | 每批抽取2根现场检测 （提供出厂合格证和出厂检验报告） | 组 | 9 |  | 2000 | 18000 |  | 0 | 0
47 |  |  | 塑料薄膜 | m2 | 33552.5 | 拉伸性能、不透水性、厚度、撕裂强度(氯化聚乙烯防水卷材不检）、抗穿孔性 | 以同一类型、同一规格的10000㎡为一批 | 注明:聚氯乙烯【类型（H、K、P、G、GK）】，氯化聚乙烯【复合层类型（N、K、W），性能（I型/II型）】 带标识，不少于2㎡面积，垂直纵向裁切2m长（提供出厂报告） | 组 | 2 |  | 1400 | 2800 |  | 0 | 0
48 |  |  | 嵌缝料（聚氨酯嵌缝胶） | kg | 193.273 | 游离甲醛、苯、甲苯+二甲苯、甲苯二异氰酸酯(仅限溶剂型聚氨酯类胶粘剂)、总挥发性有机物 | / | 溶剂型：每批抽取3个样品，每份不少于0.5kg； 水性：每批抽取取3个样品，每份不少于0.5kg； 本体型：每批抽取3个样品，每份不少于0.5kg（填单时应注明胶粘剂种类，水性缩甲醛类可择项检测，但不得少于两项） | 组 | 2 |  | 5300 | 10600 |  | 0 | 0
49 |  |  | 强力植筋胶 | K | 2783.459 | 劈裂抗拉强度、抗弯强度、抗压强度、钢对钢拉伸抗剪强度、钢对钢T冲击剥离长度、不挥发物含量 | 对同一生产厂家生产的相同包装型号规格的产品进行取样。 | 结构胶必是双组分，应送主剂和固化剂，应注明型号规格及配比； 通常取样品胶2kg，固化剂1kg，若为注射式胶，则至少送样3支以上且附带胶管； （提供合格证及出厂检验报告） | 组 | 2 |  | 3200 | 6400 |  | 0 | 0
50 |  |  | 芝麻灰烧面花岗岩60X30X5cm | m2 | 1268.166 | 吸水率、体积密度、干燥压缩强度、干燥弯曲强度 | 同一品种、类别、等级、同一供货批的板材为一批；或按连续安装部位的板材为一批 | 10块试样边长50mm的正方体或φ50mm×50mm的圆柱体。若石材厚度不达到要求，密度、吸水率可送50mm×50mm×原厚的试件 | 组 | 2 |  | 1600 | 3200 |  | 0 | 0
51 |  |  | 土工布 | m2 | 107.775 | 断裂强度、标称断裂强度对应伸长率、撕破强力、顶破强力 | 同品种、规格、工艺、同一进场为一批 | 抽取3㎡样品（提供合格证及出厂检验报告） | 组 | 2 |  | 1700 | 3400 |  | 0 | 0
52 |  |  | 热塑标线底漆 | kg | 976.003 | 在容器中状态、预混玻璃珠含量、施划性能、涂层外观、色度性能、耐水性、耐碱性、密度、软化点、不粘胎干燥时间、抗压强度、耐磨性、涂层低温抗裂性、流动度 | 每批应同时交货或同时生产的， 使用同一批原材料、 同一生产配方、 同一生产工艺的产品组成 | 每一批随机抽检一包（桶）包装完好、整齐、密封的样品。（提供合格证及出厂检验报告） | 组 | 2 |  | 3250 | 6500 |  | 0 | 0
53 |  |  | 热熔标线涂料 | kg | 27976.82 | 在容器中状态、预混玻璃珠含量、施划性能、涂层外观、色度性能、耐水性、耐碱性、密度、软化点、不粘胎干燥时间、抗压强度、耐磨性、涂层低温抗裂性、流动度 | 每批应同时交货或同时生产的， 使用同一批原材料、 同一生产配方、 同一生产工艺的产品组成 | 每一批随机抽检一包（桶）包装完好、整齐、密封的样品。（提供合格证及出厂检验报告） | 组 | 2 |  | 3250 | 6500 |  | 0 | 0
54 |  |  | 脚手架钢管 | m | 23.721 | （屈服强度、抗拉强度、断后伸长率）、弯曲 | 每批钢管应由同一钢牌号、同一生产工艺、同一公称尺寸的钢管组成。 公称外径不小于355.6mm，应不多于100根为一批。公称外径大于30mm且小于60.3mm，应不多于400根为一批 | 母材拉伸：每批取1根，长度500mm。 弯曲试验：每批取1根，长度1500mm。 压扁试验：每批取1根长度为64~100mm。 | 组 | 1 |  | 500 | 500 |  | 0 | 0
55 |  |  | 脚手架钢管底座 | 个 | 3 | 抗压强度 | 281～500抽8个； 50K～1200抽13个； 120K～10000抽20个 | 送检时附送该试样的生产厂家及合格证等相关资料 | 组 | 1 |  | 800 | 800 |  | 0 | 0
56 |  |  | 脚手架活动扣(含螺丝) | 套 | 12 | 抗滑、抗破坏 | 281～500抽8个； 50K～1200抽13个； 120K～10000抽20个 | 送检时附送该试样的生产厂家及合格证等相关资料 | 组 | 1 |  | 3200 | 3200 |  | 0 | 0
57 |  |  | 脚手架直角扣(含螺丝) | 套 | 18 | 抗滑、抗破坏、扭转刚度性能 | 281～500抽16个； 50K～1200抽26个； 120K～10000抽40个 | 送检时附送该试样的生产厂家及合格证等相关资料 | 组 | 1 |  | 4000 | 4000 |  | 0 | 0
58 |  |  | 脚手架对接扣件 | kg | 227.018 | 抗拉性能 | 281～500抽8个； 50K～1200抽13个； 120K～10000抽20个 | 送检时附送该试样的生产厂家及合格证等相关资料 | 组 | 1 |  | 800 | 800 |  | 0 | 0
59 |  |  | 脚手架构件（插卡式、套扣式、轮扣式脚手架） | / | / | 立杆外径、 立杆壁厚、 横杆外径、 横杆壁厚、 轮盘焊接强度、 横杆插头焊接强度、 钢管力学性能、 可调支座抗压强度（托撑1000、底座1000） | 批量范围：281～500 抽取立杆、横杆、可调托撑、可调底座各8套 | / | 组 | 1 |  | 9000 | 9000 |  | 0 | 0
60 |  |  | 乳化沥青 | kg | 26341.492 | 破乳速度、筛上残留物 | / | 不少于4K | 组 | 2 |  | 500 | 1000 |  | 0 | 0
61 |  |  | 石油沥青5 | t | 17.665384 | 密度与相对密度试验、针入度、软化点、延度 | / | 不少于4kg | 组 | 8 |  | 730 | 5840 |  | 0 | 0
62 |  |  | 不锈钢螺栓 | / | / | 拉力试验 | 3000个/批 | 3个/组 | 组 | 2 |  | 900 | 1800 |  | 0 | 0
63 |  |  | 干混地面砂浆 | / | / | 抗压强度、保水率、14d拉伸粘结强度、抗渗压力 | 不超过 200t 或 1d 产量为一批 | 取样应随机进行，样品应混合均匀，总量根据所检项目确定，用袋装好，并封口包好 取25kg（一包） 提供配比（料水比）、并注明型号（砌筑、抹灰、地面或防水）强度等级、抗渗等级。 | 组 | 2 |  | 1900 | 3800 |  | 0 | 0
64 |  |  | 镀锌钢丝网 | / | / | 抗拉强度或最大力 | 钢丝应成批检查和验收,每批钢丝由同一牌号、同一规格,同一加工状态的钢丝组成,每批质量不大于60t。 | 3根/每批 | 组 | 2 |  | 1000 | 2000 |  | 0 | 0
65 |  |  | 钢筋网 | / | / | 拉伸试验、抗剪力、弯曲试验、重量偏差 | 同一型号、同一原材料来源、同一生产设备 并在同一连续时段内制造的钢筋焊接网组成，重量不大于60t | 拉伸、冷弯各两个试样。拉伸两端长度分别100mm。每个方向各截取1个试样。需满足图片要求。 抗剪力试验3个试样，两个方向任意截取3个试样。需满足图片要求。 重量偏差要送不小于600mm*600mm的网片5张。 网片尺寸：送整张（想检测多少张就送多少张，普遍1张） | 组 | 2 |  | 400 | 800 |  | 0 | 0
66 |  |  | 地脚螺栓 | / | / | 拉力试验（螺栓机械性能） | 3000个/批 | 3根/组，每根长500㎜，需有完整丝杆 | 组 | 2 |  | 900 | 1800 |  | 0 | 0
67 |  |  | 工字钢 | / | / | 拉伸试验、弯曲试验 | 同一牌号、同一炉号、同一质量等级、同一品种、同一规格、同一热处理为验收批，重量不大于60t | （钢板、型钢）：2个试样 厚度≤30㎜的，长600㎜×宽30㎜×原厚度； 厚度＞30㎜的，长600㎜×宽20㎜×30mm厚度 | 组 | 2 |  | 150 | 300 |  | 0 | 0
68 |  |  | 水泥净浆试块 | / | / | 抗压强度 | 每工作班组留置一组。 | 6块/组 （70.7mm*70.7mm*70.7mm） | 组 | 2 |  | 500 | 1000 |  | 0 | 0
69 |  |  | 水泥净浆(配合比) | / | / | 水泥净浆配合比设计 | / | 每个砂浆配合比设计应提供以下材料：水泥 10kg、掺合料 5kg、外加剂（液体为 1.5K，固体为 1kg）。 各种材料用袋（瓶）装好，并封口包好； 若为配合比验证，各种材料送样量均减至 1/3。 若为配合比验证，需提供施工配合比报告。 如还需另外委托原材检测的，需要另外按原材的要求送检，不能跟配合比的样品混合在一起。 此外：送检时还应附上原材料有效三个月内的合格检测报告的复印件，如使用外加剂的应附有外加剂说明书。 | 组 | 1 |  | 600 | 600 |  | 0 | 0
70 |  |  | 实心砖 | / | / | 抗压强度 | 同一种原材料、同一生产工艺、相同质量等级的 10万块为一批,不足10万块亦按一批计。 | 10块/组 | 组 | 2 |  | 300 | 600 |  | 0 | 0
71 |  |  | 聚合物水泥防水砂浆 | / | / | 外观、凝结时间、抗渗压力、抗压强度、抗折强度、柔韧性（横向变形能力）、粘结强度、耐碱性、耐热性、收缩率、吸水率 | 对同一类别产品，每 50t 为一批，不足 50t 亦可按一批计 | 原材料送检请注明配比；取样25kg，包装要密封避免受潮。 | 组 | 2 |  | 4700 | 9400 |  | 0 | 0
72 |  |  | 钢材焊接接头 | / | / | 拉伸试验、冷弯试验 | 同一批钢板，同一焊接工艺制作的钢板为一验收批。每批的数量大小宜为300～600处焊缝数 | 宽25㎜×长500㎜。 弯曲：4根/组，不同厚度，取样规格不同 厚度＜14㎜的：取样原厚度×宽25㎜×长500㎜； 厚度≥14㎜的：原厚度×宽10㎜×长500㎜），并在试样上注明板面。送检时提供钢板及牌号、规格、出厂批量、炉号、生产厂家等相关资料。 | 组 | 2 |  | 180 | 360 |  | 0 | 0
73 |  |  | 蒸压灰砂砖 | / | / | 抗压强度 | 按强度等级分批验收。以同一批原材料、同一生产工艺、同一规格尺寸, 强度等级相同的 10万块且不超过 1000m3的产品为一批,不足10万块亦按一批计。 | 10块/组 | 组 | 2 |  | 300 | 600 |  | 0 | 0
74 |  |  | 花岗岩石板100厚 | / | / | 吸水率、体积密度、干燥压缩强度、干燥弯曲强度 | 同一品种、类别、等级、同一供货批的板材为一批；或按连续安装部位的板材为一批 | 10块试样边长50mm的正方体或φ50mm×50mm的圆柱体。若石材厚度不达到要求，密度、吸水率可送50mm×50mm×原厚的试件 | 组 | 2 |  | 1600 | 3200 |  | 0 | 0
75 |  |  | 5%水泥稳定级配碎石 | / | / | 击实试验（最大干密度、最佳含水量） | / | 碎石：50 kg，石屑：30kg，水泥：25kg（需提供配合比）；每种原材料用塑料编织袋包装，包装外用水性笔标明材料名称，并提供相关工程部位信息。 | 组 | 1 |  | 800 | 800 |  | 0 | 0
[6 empty] | 水泥或石灰稳 定材料中水泥或石灰剂量 | 每2000m2抽检1组 | 取有代表性每个级配样品不少于 30kg。每种原材料用塑料编织袋包装，包装外用水性笔标明材料名称，并提供相关工程部位信息。 | 组 | 1 |  | 600 | 600 |  | 0 | 0
[6 empty] | 无侧限抗压强度 | 每一作业段，每2000m2抽检1组 | 小试件Ø50*50每组6块，中试件Ø100*100每组9块，大试件Ø150*150每组13块。（中试件适用于小于16mm水泥稳定细粒土，大试件适用于大于16mm水泥稳定粗粒土) | 组 | 1 |  | 500 | 500 |  | 0 | 0
[6 empty] | 水泥稳定级配碎石配合比 | 每批料一组，换料时需要重新进行配合比设计 | 每一档粗集料各50kg，石屑40kg，水泥25kg；每种原材料用塑料编织袋包装，包装外用水性笔标明材料名称，并提供相关工程部位信息。 | 组 | 1 |  | 3500 | 3500 |  | 0 | 0
79 |  |  | 4%水泥稳定级配石屑 | / | / | 击实试验（最大干密度、最佳含水量） | / | 碎石：50 kg，石屑：30kg，水泥：25kg（需提供配合比）；每种原材料用塑料编织袋包装，包装外用水性笔标明材料名称，并提供相关工程部位信息。 | 组 | 1 |  | 800 | 800 |  | 0 | 0
[6 empty] | 水泥或石灰稳 定材料中水泥或石灰剂量 | 每2000m2抽检1组 | 取有代表性每个级配样品不少于 30kg。每种原材料用塑料编织袋包装，包装外用水性笔标明材料名称，并提供相关工程部位信息。 | 组 | 1 |  | 600 | 600 |  | 0 | 0
[6 empty] | 无侧限抗压强度 | 每一作业段，每2000m2抽检1组 | 小试件Ø50*50每组6块，中试件Ø100*100每组9块，大试件Ø150*150每组13块。（中试件适用于小于16mm水泥稳定细粒土，大试件适用于大于16mm水泥稳定粗粒土)。成型养护6天送检。 | 组 | 1 |  | 500 | 500 |  | 0 | 0 | 300/6个，400/9个，500/13个
[6 empty] | 水泥稳定级配石屑配合比 | 每批料一组，换料时需要重新进行配合比设计 | 石屑50kg，水泥25kg；每种原材料用塑料编织袋包装，包装外用水性笔标明材料名称，并提供相关工程部位信息。 如还需另外委托原材检测的，需要另外按原材的要求送检，不能跟配合比的样品混合在一起。 | 组 | 1 |  | 2500 | 2500 |  | 0 | 0
83 |  |  | 矿粉 | / | / | 筛分、表观密度 | / | 不少于5kg | 组 | 1 |  | 300 | 300 |  | 0 | 0
84 |  |  | 沥青混凝土配合比 （AC-13C、AC-20C） | / | / | 马歇尔密度 | / | 同一沥青混合料或同一路段的路面取15kg散料，如做车辙试验取60kg散料。 | 组 | 2 |  | 1780 | 3560 |  | 0 | 0
[6 empty] | 沥青含量试验及矿料级配 |  |  | 组 | 2
[6 empty] | 车辙试验 |  |  | 组 | 2 |  | 6000 | 12000 |  | 0 | 0
[6 empty] | 配合比设计 | / | 每一档粗集料各50kg、细集料50kg，填料25kg，沥青20kg | 组 | 2 |  | 10000 | 20000 |  | 0 | 0
1 | 南城 |  | 普通预拌混凝土C15 | m3 | 1205.676 | 抗压强度 | 1，检查数量：对同一配合比混凝土，取样与试件留置应符合下列规定： （a）每拌制 100 盘且不超过 100m3 时，取样不得少于一次； （b ）每工作班拌制不足 100 盘时，取样不得少于一次； （c ）连续浇筑超过 1000 m3 时，每 200 m3 取样不得少于一次； （d ）每一楼层取样不得少于一次； （e） 每次取样应至少留置一组试件。 2、同一强度等级的同条件养护试 件，每连续两层楼取样不应少于 1组；每 2000 m3 取样不得少于 1 组 | 3块试件为一组，标准尺寸：150mm×150mm×150mm | 组 | 39 |  | 60 | 2340 |  | 0 | 0
2 |  |  | 普通预拌混凝土C20 | m3 | 5375.077 | 抗压强度 | 1，检查数量：对同一配合比混凝土，取样与试件留置应符合下列规定： （a）每拌制 100 盘且不超过 100m3 时，取样不得少于一次； （b ）每工作班拌制不足 100 盘时，取样不得少于一次； （c ）连续浇筑超过 1000 m3 时，每 200 m3 取样不得少于一次； （d ）每一楼层取样不得少于一次； （e） 每次取样应至少留置一组试件。 2、同一强度等级的同条件养护试 件，每连续两层楼取样不应少于 1组；每 2000 m3 取样不得少于 1 组 | 3块试件为一组，标准尺寸：150mm×150mm×150mm | 组 | 162 |  | 60 | 9720 |  | 0 | 0
3 |  |  | 水下混凝土C25 | m3 | 214.498 | 抗压强度 | 1，检查数量：对同一配合比混凝土，取样与试件留置应符合下列规定： （a）每拌制 100 盘且不超过 100m3 时，取样不得少于一次； （b ）每工作班拌制不足 100 盘时，取样不得少于一次； （c ）连续浇筑超过 1000 m3 时，每 200 m3 取样不得少于一次； （d ）每一楼层取样不得少于一次； （e） 每次取样应至少留置一组试件。 2、同一强度等级的同条件养护试 件，每连续两层楼取样不应少于 1组；每 2000 m3 取样不得少于 1 组 | 3块试件为一组，标准尺寸：150mm×150mm×150mm | 组 | 9 |  | 60 | 540 |  | 0 | 0
[6 empty] | 抗水渗透性 | 同一工程部位，同一配合比的混凝土，取样不应少于一次，留置组数可根据实际需要确定。 地下防水工程：连续浇注混凝土每 500m3 应留置一组抗渗试件，且每项工程不得少于两组。采用预拌混凝土的抗渗试件，留置组数应视结构的规模和要求而定。 | 6块试件为一组 | 组 | 2 |  | 500 | 1000 |  | 0 | 0
5 |  |  | 普通预拌混凝土C30 | m3 | 1113.346 | 抗压强度 | 1，检查数量：对同一配合比混凝土，取样与试件留置应符合下列规定： （a）每拌制 100 盘且不超过 100m3 时，取样不得少于一次； （b ）每工作班拌制不足 100 盘时，取样不得少于一次； （c ）连续浇筑超过 1000 m3 时，每 200 m3 取样不得少于一次； （d ）每一楼层取样不得少于一次； （e） 每次取样应至少留置一组试件。 2、同一强度等级的同条件养护试 件，每连续两层楼取样不应少于 1组；每 2000 m3 取样不得少于 1 组 | 3块试件为一组，标准尺寸：150mm×150mm×150mm | 组 | 36 |  | 60 | 2160 |  | 0 | 0
6 |  |  | 普通预拌混凝土C30P8 | m3 | 5417.316 | 抗水渗透性p8 | 同一工程部位，同一配合比的混凝土，取样不应少于一次，留置组数可根据实际需要确定。 地下防水工程：连续浇注混凝土每 500m3 应留置一组抗渗试件，且每项工程不得少于两组。采用预拌混凝土的抗渗试件，留置组数应视结构的规模和要求而定。 | 6块试件为一组 | 组 | 18 |  | 600 | 10800 |  | 0 | 0 | 每增加1个等级加收100
[6 empty] | 抗压强度 | 1，检查数量：对同一配合比混凝土，取样与试件留置应符合下列规定： （a）每拌制 100 盘且不超过 100m3 时，取样不得少于一次； （b ）每工作班拌制不足 100 盘时，取样不得少于一次； （c ）连续浇筑超过 1000 m3 时，每 200 m3 取样不得少于一次； （d ）每一楼层取样不得少于一次； （e） 每次取样应至少留置一组试件。 2、同一强度等级的同条件养护试 件，每连续两层楼取样不应少于 1组；每 2000 m3 取样不得少于 1 组 | 3块试件为一组，标准尺寸：150mm×150mm×150mm | 组 | 165 |  | 60 | 9900 |  | 0 | 0
8 |  |  | 混凝土C40 | / | / | 抗折强度 | 1，检查数量：对同一配合比混凝土，取样与试件留置应符合下列规定： （a）每拌制 100 盘且不超过 100m3 时，取样不得少于一次； （b ）每工作班拌制不足 100 盘时，取样不得少于一次； （c ）连续浇筑超过 1000 m3 时，每 200 m3 取样不得少于一次； （d ）每一楼层取样不得少于一次； （e） 每次取样应至少留置一组试件。 2、同一强度等级的同条件养护试 件，每连续两层楼取样不应少于 1组；每 2000 m3 取样不得少于 1 组 | 3块试件为一组,标准试件：150×150×550mm150×150×600mm | 组 | 2 |  | 300 | 600 |  | 0 | 0
[6 empty] | 抗压强度 | 1，检查数量：对同一配合比混凝土，取样与试件留置应符合下列规定： （a）每拌制 100 盘且不超过 100m3 时，取样不得少于一次； （b ）每工作班拌制不足 100 盘时，取样不得少于一次； （c ）连续浇筑超过 1000 m3 时，每 200 m3 取样不得少于一次； （d ）每一楼层取样不得少于一次； （e） 每次取样应至少留置一组试件。 2、同一强度等级的同条件养护试 件，每连续两层楼取样不应少于 1组；每 2000 m3 取样不得少于 1 组 | 3块试件为一组，标准尺寸：150mm×150mm×150mm | 组 | 2 |  | 60 | 120 |  | 0 | 0
10 |  |  | 普通预拌混凝土C35 | m3 | 2483.054 | 抗压强度 | 1，检查数量：对同一配合比混凝土，取样与试件留置应符合下列规定： （a）每拌制 100 盘且不超过 100m3 时，取样不得少于一次； （b ）每工作班拌制不足 100 盘时，取样不得少于一次； （c ）连续浇筑超过 1000 m3 时，每 200 m3 取样不得少于一次； （d ）每一楼层取样不得少于一次； （e） 每次取样应至少留置一组试件。 2、同一强度等级的同条件养护试 件，每连续两层楼取样不应少于 1组；每 2000 m3 取样不得少于 1 组 | 3块试件为一组，标准尺寸：150mm×150mm×150mm | 组 | 75 |  | 60 | 4500 |  | 0 | 0
11 |  |  | 混凝土配合比 | m3 | 15808.967 | 混凝土配合比设计 | / | 每个普通砼配合比设计应提供以下材料：水泥 50kg（一包）、砂 60kg、石 80kg、掺合料 10kg、外加剂（液体为 1.5K，固体为 1kg）。 各种材料用袋（瓶）装好，并封口包好； 若为配合比验证，各种材料送样量均减至 1/3。若有抗渗要求，各材料送样量均需加送 1/3。 此外：送检时还应附上原材料有效的三个月内的合格检测报告的复印件，如使用外加剂的应附有外加剂产品说明书（如掺量）。若为配合比验证，需提供施工配合比报告。 | 组 | 6 |  | 1000 | 6000 |  | 0 | 0
12 |  |  | 混凝土外加剂 |  |  | 减水率、泌水率比、凝结时间差、氯离子含量、固体含量、抗压强度比 | 掺量≥1%，同一品种每100t为一批，＜1%，同一品种每50t为一批，每一批号取样量不少于 0.2t水泥所需用的外加剂量 | 水剂5kg，粉剂3kg 粉剂用袋装,水剂用桶装,均需密封 注明掺量（提供出厂报告），匀质性提供有效厂控指标（盖章），否则不予评定 | 组 | 6 |  | 2600 | 15600 |  | 0 | 0
13 |  |  | 混凝土氯离子 |  |  | 氯离子含量 | / | 15cm×15cm×15cm试块，每组1块 需提供配合比 | 组 | 6 |  | 1000 | 6000 |  | 0 | 0
14 |  |  | 混凝土碱含量 |  |  | 碱含量 | 同一品种、同一配比生产的每釜产品为一批 | 三块为一组 | 组 | 6 |  | 1500 | 9000 |  | 0 | 0
15 |  |  | 普通硅酸盐水泥P.O | t | 1269.202 | 标准稠度用水量、凝结时间、安定性（雷氏夹法）、细度(筛余法)、胶砂强度、胶砂流动度、氯离子 | 同品种、标号、同一出厂编号、同一次进场：散装水泥不超过500t为一批；袋装不超过200t为一批。 | 同品种、标号、同一出厂编号、同一次进场,抽取10kg样品,需用水泥留样桶或密封袋封装 | 组 | 11 |  | 1400 | 15400 |  | 0 | 0
16 |  |  | 复合普通硅酸盐水泥P.C | t | 137.107 | 标准稠度用水量、凝结时间、安定性（雷氏夹法）、细度(筛余法)、胶砂强度、胶砂流动度、氯离子 | 同品种、标号、同一出厂编号、同一次进场：散装水泥不超过500t为一批；袋装不超过200t为一批。 | 同品种、标号、同一出厂编号、同一次进场,抽取10kg样品,需用水泥留样桶或密封袋封装 | 组 | 2 |  | 1400 | 2800 |  | 0 | 0
17 |  |  | 湿拌砌筑砂浆M7.5 | m3 | 0.076 | 稠度、保塑时间、抗压强度、保水率、14d拉伸粘结强度、抗渗压力、压力泌水率 | 不超过 200t 或 1d 产量为一批 | 取样应随机进行，样品应混合均匀，总量根据所检项目确定，用袋装好，并封口包好 砂：25kg 水泥：15kg 掺合料：10kg 外加剂：2kg 提供各配合比、并注明型号（砌筑、抹灰、地面或防水）和强度等级、抗渗等级、保塑时间、注水时间。湿拌砂浆收样时如果客户要做稠度、凝结时间且需要评定时，需要提供稠度、凝结时间的生产厂控制值。 | 组 | 2 |  | 2900 | 5800 |  | 0 | 0
18 |  |  | 水泥砂浆 | m3 | 20.313 | 抗压强度 | 砂浆试件留置组数按每一楼层或250m3砌件的各种标号的砂浆，每台搅拌机至少检查一次，每次至少应制作一组试件，当砂浆标号或配合比变更时，应另制作试件。 | 3块/组 | 组 | 2 |  | 50 | 100 |  | 0 | 0
19 |  |  | 砂浆配合比 |  |  | 砂浆配合比 | / | 每个砂浆配合比设计应提供以下材料：水泥 10kg、砂 40kg、掺合料 5kg、外加剂 1kg。 各种材料用袋（瓶）装好，并封口包好； 若为配合比验证，各种材料送样量均减至 1/3。 若为配合比验证，需提供施工配合比报告。 此外：送检时还应附上原材料有效三个月内的合格检测报告的复印件，如使用外加剂的应附有外加剂说明书。 | 组 | 1 |  | 600 | 600 |  | 0 | 0
20 |  |  | 石粉渣 | m3 | 67342.773 | 表观密度、堆积密度、紧密密度、含泥量、泥块含量、颗粒级配、坚固性、氯离子含量 | 以大型工具（如火车、货船、汽车）运输的以 400m3 或 600t 为一批。 | 抽取15kg样品。所有样品均需袋装并封口包好。 应提供类别、级配要求。 | 组 | 254 |  | 1900 | 482600 |  | 0 | 0
21 |  |  | 碎石 | m3 | 7620.291 | 颗粒级配、表观密度、堆积密度、紧密密度、含泥量、泥块含量、针片状颗粒含量、压碎指标、坚固性 | 以大型工具（如火车、货船、汽车）运输的以 400m3 或 600t 为一批。 | 抽取25kg样品。所有样品均需袋装并封口包好。 应提供类别、级配要求。 | 组 | 30 |  | 2100 | 63000 |  | 0 | 0
22 |  |  | 填方用砂 | m3 | 20439.976 | 表观密度、堆积密度、紧密密度、含泥量、泥块含量、颗粒级配、坚固性、氯离子含量 | 以大型工具（如火车、货船、汽车）运输的以 400m3 或 600t 为一批。 | 抽取15kg样品。所有样品均需袋装并封口包好。 应提供类别、级配要求。 | 组 | 78 |  | 1900 | 148200 |  | 0 | 0
23 |  |  | 中砂 | m3 | 6.676 | 表观密度、堆积密度、紧密密度、含泥量、泥块含量、颗粒级配、坚固性、氯离子含量 | 以大型工具（如火车、货船、汽车）运输的以 400m3 或 600t 为一批。 | 抽取15kg样品。所有样品均需袋装并封口包好。 应提供类别、级配要求。 | 组 | 2 |  | 1900 | 3800 |  | 0 | 0
24 |  |  | 块石 | m3 | 11164.523 | 单轴抗压强度 | 同一产地的同类石材抽检不应少于1组,同组试样的岩层和岩性应相同。 | 3个试件为一组。试件直径宜为48~54mm，高度与直径之比宜为2~2.5，试件直径应大于岩石最大矿物颗粒直径的10倍 | 组 | 5 |  | 500 | 2500 |  | 0 | 0
25 |  |  | Ⅲ级钢筋混凝土管 | m | 44.22 | 裂缝荷载、破坏荷载 | 以相同材料、工艺、规格尺寸的500根为一批 | 每批抽取2根现场检测 （提供出厂合格证和出厂检验报告） | 组 | 2 |  | 2000 | 4000 |  | 0 | 0
26 |  |  | II级钢筋混凝土管8 | m | 5906.288 | 裂缝荷载、破坏荷载 | 以相同材料、工艺、规格尺寸的500根为一批 | 每批抽取2根现场检测 （提供出厂合格证和出厂检验报告） | 组 | 12 |  | 2000 | 24000 |  | 0 | 0
27 |  |  | PE管2 | m | 1102 | 外观、尺寸、断裂伸长率(壁厚≤12mm)、纵向回缩率、静液压强度(dn≤200mm) | 同一混配料、同一设备和工艺且连续生产的管材为一批，每批不超过200t，不超过10d生产量为一批 | 同一规格、型号取6条1米。 （提供外径、壁厚、PE等级及公称压力或者标准尺寸比，如：PE100 dn110mm×en10.0mm，SDR11或者PN1.6MPa），送检时同一组管材捆绑一起，提供样品的出厂检验报告与合格证书 | 组 | 4 |  | 1750 | 7000 |  | 0 | 0
28 |  |  | 标准砖 | 千块 | 25.804 | 抗压强度 | 每10万块为一批，不足10万块按一批计。 | 10块/组 | 组 | 2 |  | 300 | 600 |  | 0 | 0
29 |  |  | 玻璃纤维格栅 | m2 | 23252.72 | 断裂强力、断裂伸长率 | 同一规格品种同一质量等级、同一生产工艺稳定连续生产的一定数量的单位产品为一检查批 | 抽取2㎡样品（提供合格证及出厂检验报告） | 组 | 2 |  | 700 | 1400 |  | 0 | 0
30 |  |  | 槽钢 | t | 9.188691 | 拉伸试验、弯曲试验 | 同一牌号、同一炉号、同一质量等级、同一品种、同一规格、同一热处理为验收批，重量不大于60t | （钢板、型钢）：2个试样 厚度≤30㎜的，长600㎜×宽30㎜×原厚度； 厚度＞30㎜的，长600㎜×宽20㎜×30mm厚度 | 组 | 2 |  | 150 | 300 |  | 0 | 0
31 |  |  | 钢板 | t | 709.631615 | 拉伸试验、弯曲试验 | 同一牌号、同一炉号、同一质量等级、同一品种、同一规格、同一热处理为验收批，重量不大于60t | （钢板、型钢）：2个试样 厚度≤30㎜的，长600㎜×宽30㎜×原厚度； 厚度＞30㎜的，长600㎜×宽20㎜×30mm厚度 | 组 | 18 |  | 150 | 2700 |  | 0 | 0
32 |  |  | 螺纹钢筋φ10~25 | t | 1016.404 | 拉伸试验、反向弯曲试验、重量偏差试验 | 按同一牌号、同规格、同炉号、同交货状态的每60吨为一批。每批切取5根,（在不同根样品上截取），保证切口平整。 | 直径φ6～22，1组5根，每根长630-650mm 直径φ25～40，1组7根，5根长630-650mm，2根长720-750mm 送检时携带该批钢筋的出厂批 量、炉号、生产厂家的出厂合格证（或质保书）等相关资料。 | 组 | 26 |  | 380 | 9880 |  | 0 | 0
33 |  |  | 热轧圆盘条φ10以内 | t | 304.989 | 拉伸试验、弯曲试验、重量偏差试验 | 按同一牌号、同规格、同炉号、同交货状态的每60吨为一批。每批切取5根,（在不同根样品上截取），保证切口平整。 | 直径φ6～22，1组5根，每根长630-650mm 直径φ25～40，1组7根，5根长630-650mm，2根长720-750mm 送检时携带该批钢筋的出厂批 量、炉号、生产厂家的出厂合格证（或质保书）等相关资料。 | 组 | 9 |  | 200 | 1800 |  | 0 | 0
34 |  |  | 钢筋机械连接 | / | / | 抗拉强度 | 同一施工条件下采用同一批材料的同等级、同形式、同规格接头以500个/批 | 3个接头试件/组 试件长度： φ6～40厘，1组3根，每根长600mm； | 组 | 9 |  | 100 | 900 |  | 0 | 0 | 工艺检验需与钢筋连接好送检并增加残余变形参数，另收费500元，具体视实际情况定
35 |  |  | 钢筋焊接 | / | / | 拉伸试验、弯曲试验 | 每一楼层或工区段中同一牌号、同直径300个为一批，每批随机切取6根（弯曲点应打磨至与母材齐平） | φ6～40厘，1组6根，每根长600mm； | 组 | 9 |  | 180 | 1620 |  | 0 | 0
36 |  |  | 电力电缆（4芯） | m | 7.83 | 标志检验、导体电阻、绝缘厚度、护套厚度、绝缘层热延伸试验 | 按一次进货同类型、同一厂家、型号、规格、批号的产品为一批 | 上，另还有其他参数需要检测，每组样品最少送检≥13m； 注意：截面积过大电力电缆单根阻燃参数检测，具体联系试验室； 护套层热延伸试验仅适用于YJF类电缆； （提供合格证及出厂检验报告） | 组 | 2 |  | 1470 | 2940 |  | 0 | 0
37 |  |  | 镀锌钢管 | m | 0.734 | 拉伸性能、弯曲试验、镀锌层表面质量、镀锌层的附着力、镀锌层均匀性 | 每批钢管应由同一钢牌号、同一生产工艺、同一公称尺寸的钢管组成。 公称外径不小于355.6mm，应不多于100根为一批。公称外径大于30mm且小于60.3mm，应不多于400根为一批 | 母材拉伸：每批取1根，长度500mm。 弯曲试验：每批取1根，长度1500mm。 压扁试验：每批取1根长度为64~100mm。 | 组 | 2 |  | 1000 | 2000 |  | 0 | 0
38 |  |  | 镀锌钢管管件 | 个 | 79 | 外观、尺寸、结合强度 、 结合性能 | / | 同一规格取5个管件（注明管件外径系列，） | 组 | 2 |  | 1000 | 2000 |  | 0 | 0
39 |  |  | 阀门2 | 个 | 6 | 壳体试验、上密封试验 密封试验 | 以同品种、同类型、同型号的产品组批，随机抽3只外观完好的样品为一组。 | 委托时提供合格证和出厂检验报告 | 组 | 4 |  | 1200 | 4800 |  | 0 | 0
40 |  |  | 高分子防腐涂料 （聚氨酯防水涂料） | kg | 202.759 | 固体含量、拉伸强度、断裂伸长率、不透水性、粘结强度 | 以同一类型10t为一批，不足10t也作为一批。 | 单组分取原厂完整包装未开封一桶，双组分A/B分别取原厂完整包装未开封一桶（袋)（注：提供出厂报告） | 组 | 2 |  | 1600 | 3200 |  | 0 | 0
41 |  |  | 高密度聚乙烯(HDPE）缠绕增强B型结构壁管6 | m | 15908.935 | 外观、尺寸 、纵向回缩率、环刚度 | 同一配方、工艺、原料连续生产为一批，每批数量不超过100t，若7d生产不足100t，7d产量为一批（管件不超过5000件为一批，不足5000以7天产量为一批）。 | 管材同一规格取四根1m， （标准规定到DN315，若DN＞315，则只做环刚度，送样3根300mm，注明环刚度）注明尺寸、管系列）管件同一规格取6个（注明尺寸、管系列、连接方式，其中的3个连接好相应的管材，其中连接管材分别长500mm，若无请附送配套的连接胶粘剂或者设备及管材，检测参数根据实际送检为管材或管件选择） | 组 | 9 |  | 750 | 6750 |  | 0 | 0
42 |  |  | 焊接钢管 | t | 16.309 | 拉伸性能、弯曲试验、压扁试验 | 每批钢管应由同一钢牌号、同一生产工艺、同一公称尺寸的钢管组成。 公称外径不小于355.6mm，应不多于100根为一批。公称外径大于30mm且小于60.3mm，应不多于400根为一批 | 母材拉伸：每批取1根，长度500mm。 弯曲试验：每批取1根，长度1500mm。 压扁试验：每批取1根长度为64~100mm。 | 组 | 2 |  | 1000 | 2000 |  | 0 | 0
43 |  |  | 环氧沥青漆 | kg | 779.886 | 在容器中状态、施工性、干燥时间、耐冲击性、耐水性、不挥发物含量 | 同一厂家同一批号送一组,取未开封的材料 | 单组分取原厂完整包装未开封一桶，双组分A/B分别取原厂完整包装未开封一桶（袋)（注：提供出厂报告） | 组 | 2 |  | 1000 | 2000 |  | 0 | 0
44 |  |  | 环氧树脂漆 | kg | 39.592 | 在容器中状态、施工性、干燥时间、耐冲击性、耐水性、不挥发物含量 | 同一厂家同一批号送一组,取未开封的材料 | 单组分取原厂完整包装未开封一桶，双组分A/B分别取原厂完整包装未开封一桶（袋)（注：提供出厂报告） | 组 | 2 |  | 1000 | 2000 |  | 0 | 0
45 |  |  | 脚手架钢管 | m | 80.241 | （屈服强度、抗拉强度、断后伸长率）、弯曲 | 每批钢管应由同一钢牌号、同一生产工艺、同一公称尺寸的钢管组成。 公称外径不小于355.6mm，应不多于100根为一批。公称外径大于30mm且小于60.3mm，应不多于400根为一批 | 母材拉伸：每批取1根，长度500mm。 弯曲试验：每批取1根，长度1500mm。 压扁试验：每批取1根长度为64~100mm。 | 组 | 1 |  | 500 | 500 |  | 0 | 0
46 |  |  | 脚手架钢管底座 | 个 | 9 | 抗压强度 | 281～500抽8个； 50K～1200抽13个； 120K～10000抽20个 | 送检时附送该试样的生产厂家及合格证等相关资料 | 组 | 1 |  | 800 | 800 |  | 0 | 0
47 |  |  | 脚手架活动扣(含螺丝) | 套 | 41 | 抗滑、抗破坏 | 281～500抽8个； 50K～1200抽13个； 120K～10000抽20个 | 送检时附送该试样的生产厂家及合格证等相关资料 | 组 | 1 |  | 3200 | 3200 |  | 0 | 0
48 |  |  | 脚手架直角扣(含螺丝) | 套 | 61 | 抗滑、抗破坏、扭转刚度性能 | 281～500抽16个； 50K～1200抽26个； 120K～10000抽40个 | 送检时附送该试样的生产厂家及合格证等相关资料 | 组 | 1 |  | 4000 | 4000 |  | 0 | 0
49 |  |  | 六角螺栓 | kg | 3506.738 | 大六角(扭矩系数)/扭剪型(紧固轴力) | 3000个/批 | 各种规格的最小长度：M16×50，M20×55，M22×65，M24×70，M27×80，M30×90。由同一批螺栓、螺母、垫圈组成的连接副为同批连接副，每3000套为一批，每批抽8套/组 | 组 | 2 |  | 1000 | 2000 |  | 0 | 0
[6 empty] | 摩擦面抗滑移系数 |  | 每批抽取3件为一组，由生产单位制作试件 | 组 | 2 |  | 1200 | 2400 |  | 0 | 0
[6 empty] | 螺母、垫片硬度 |  | 每3000套为一批，每批抽8套/组 | 个 | 16 |  | 80 | 1280 |  | 0 | 0
[6 empty] | 螺栓实物拉力、螺母保证载荷、楔负载 |  | 每个检验项目取8套/组 | 组 | 2 |  | 1800 | 3600 |  | 0 | 0
53 |  |  | 路缘石 | m | 9699.818 | 抗折强度/抗压强度 | 同一类别、同一型号、同一规格、同一强度等级，每20000件为一批，不足20000件，亦按一批计；超过20000块，批量由供需双方商定。 | 抗折强度：3块/组 （直线型做抗折） 抗压强度：3块/组 （曲线型、直线截面K状等做抗压）从缘石正侧面距端面和顶面各20mm以内的部位切割出3块：100×100×100mm的试件，并注明成型时的加料面作为承压面。取3块完整成品，各切取1个试样。 | 组 | 3 |  | 300 | 900 |  | 0 | 0
54 |  |  | 强力植筋胶 | K | 1181.64 | 劈裂抗拉强度、抗弯强度、抗压强度、钢对钢拉伸抗剪强度、钢对钢T冲击剥离长度、不挥发物含量 | 对同一生产厂家生产的相同包装型号规格的产品进行取样。 | 结构胶必是双组分，应送主剂和固化剂，应注明型号规格及配比； 通常取样品胶2kg，固化剂1kg，若为注射式胶，则至少送样3支以上且附带胶管； （提供合格证及出厂检验报告） | 组 | 2 |  | 3200 | 6400 |  | 0 | 0
55 |  |  | 球墨铸铁给水管5 | m | 72 | 拉伸性能、弯曲试验、压扁试验 | 每批钢管应由同一钢牌号、同一生产工艺、同一公称尺寸的钢管组成。 公称外径不小于355.6mm，应不多于100根为一批。公称外径大于30mm且小于60.3mm，应不多于400根为一批 | 母材拉伸：每批取1根，长度500mm。 弯曲试验：每批取1根，长度1500mm。 压扁试验：每批取1根长度为64~100mm。 | 组 | 8 |  | 1000 | 8000 |  | 0 | 0
56 |  |  | 球墨铸铁井盖 | 套 | 1625 | 承载能力、残余变形 | 同一级别、同一种类、同一原材料，500套/批 | 500套为一批，每批抽取2套（初检一套不合格，再抽取2套；二套不合格，不得复检） | 组 | 2 |  | 1400 | 2800 |  | 0 | 0
57 |  |  | 热熔标线涂料 | kg | 38212.879 | 在容器中状态、预混玻璃珠含量、施划性能、涂层外观、色度性能、耐水性、耐碱性、密度、软化点、不粘胎干燥时间、抗压强度、耐磨性、涂层低温抗裂性、流动度 | 每批应同时交货或同时生产的， 使用同一批原材料、 同一生产配方、 同一生产工艺的产品组成 | 每一批随机抽检一包（桶）包装完好、整齐、密封的样品。（提供合格证及出厂检验报告） | 组 | 2 |  | 3250 | 6500 |  | 0 | 0
58 |  |  | 乳化沥青 | kg | 20315.896 | 破乳速度、筛上残留物 | / | 不少于4K | 组 | 2 |  | 500 | 1000 |  | 0 | 0
59 |  |  | 土工布 | m2 | 127.18 | 断裂强度、标称断裂强度对应伸长率、撕破强力、顶破强力 | 同品种、规格、工艺、同一进场为一批 | 抽取3㎡样品（提供合格证及出厂检验报告） | 组 | 2 |  | 1700 | 3400 |  | 0 | 0
60 |  |  | 橡胶圈12 | 个 | 7965 | 外观质量、拉伸强度、拉断伸长率 | 同品种、同规格产品300环为一批 | 从每批中随机抽取3环进行规格尺 寸、外观质量的检验,从检验合格的样品中再任意抽取一环进行物理性能的检验（提供合格证及出厂检验报告） | 组 | 18 |  | 500 | 9000 |  | 0 | 0
61 |  |  | 铸铁平篦 | 块 | 240 | 承载能力、残余变形 | 同一级别、同一种类、同一原材料，500套/批 | 500套为一批，每批抽取2套（初检一套不合格，再抽取2套；二套不合格，不得复检） | 组 | 2 |  | 1400 | 2800 |  | 0 | 0
62 |  |  | 地脚螺栓 | / | / | 拉力试验（螺栓机械性能） | 3000个/批 | 3根/组，每根长500㎜，需有完整丝杆 | 组 | 2 |  | 900 | 1800 |  | 0 | 0
63 |  |  | 水泥净浆试块 | / | / | 抗压强度 | 每工作班组留置一组。 | 6块/组 （70.7mm*70.7mm*70.7mm） | 组 | 2 |  | 500 | 1000 |  | 0 | 0
64 |  |  | 水泥净浆(配合比) | / | / | 水泥净浆配合比设计 | / | 每个砂浆配合比设计应提供以下材料：水泥 10kg、掺合料 5kg、外加剂（液体为 1.5K，固体为 1kg）。 各种材料用袋（瓶）装好，并封口包好； 若为配合比验证，各种材料送样量均减至 1/3。 若为配合比验证，需提供施工配合比报告。 如还需另外委托原材检测的，需要另外按原材的要求送检，不能跟配合比的样品混合在一起。 此外：送检时还应附上原材料有效三个月内的合格检测报告的复印件，如使用外加剂的应附有外加剂说明书。 | 组 | 2 |  | 600 | 1200 |  | 0 | 0
65 |  |  | 钢丝网 | / | / | 抗拉强度或最大力 | 钢丝应成批检查和验收,每批钢丝由同一牌号、同一规格,同一加工状态的钢丝组成,每批质量不大于60t。 | 3根/每批 | 组 | 2 |  | 1000 | 2000 |  | 0 | 0
66 |  |  | 蒸压灰砂砖 | / | / | 抗压强度 | 按强度等级分批验收。以同一批原材料、同一生产工艺、同一规格尺寸, 强度等级相同的 10万块且不超过 1000m3的产品为一批,不足10万块亦按一批计。 | 10块/组 | 组 | 2 |  | 300 | 600 |  | 0 | 0
67 |  |  | 花岗岩立缘石 | / | / | 吸水率、体积密度、干燥压缩强度、干燥弯曲强度 | 同一品种、类别、等级、同一供货批的板材为一批；或按连续安装部位的板材为一批 | 10块试样边长50mm的正方体或φ50mm×50mm的圆柱体。若石材厚度不达到要求，密度、吸水率可送50mm×50mm×原厚的试件 | 组 | 2 |  | 1600 | 3200 |  | 0 | 0
68 |  |  | 4%、5%水泥稳定级配碎石 | / | / | 击实试验（最大干密度、最佳含水量） | / | 碎石：50 kg，石屑：30kg，水泥：25kg（需提供配合比）；每种原材料用塑料编织袋包装，包装外用水性笔标明材料名称，并提供相关工程部位信息。 | 组 | 2 |  | 800 | 1600 |  | 0 | 0
[6 empty] | 水泥或石灰稳 定材料中水泥或石灰剂量 | 每2000m2抽检1组 | 取有代表性每个级配样品不少于 30kg。每种原材料用塑料编织袋包装，包装外用水性笔标明材料名称，并提供相关工程部位信息。 | 组 | 2 |  | 600 | 1200 |  | 0 | 0
[6 empty] | 无侧限抗压强度 | 每一作业段，每2000m2抽检1组 | 小试件Ø50*50每组6块，中试件Ø100*100每组9块，大试件Ø150*150每组13块。（中试件适用于小于16mm水泥稳定细粒土，大试件适用于大于16mm水泥稳定粗粒土) | 组 | 2 |  | 500 | 1000 |  | 0 | 0
[6 empty] | 水泥稳定级配碎石配合比 | 每批料一组，换料时需要重新进行配合比设计 | 每一档粗集料各50kg，石屑40kg，水泥25kg；每种原材料用塑料编织袋包装，包装外用水性笔标明材料名称，并提供相关工程部位信息。 | 组 | 2 |  | 3500 | 7000 |  | 0 | 0
72 |  |  | 乳化沥青 | / | / | 破乳速度、筛上残留物 | / | 不少于4K | 组 | 1 |  | 500 | 500 |  | 0 | 0
73 |  |  | 石油沥青 | / | / | 密度与相对密度试验、针入度、软化点、延度 | / | 不少于4kg | 组 | 1 |  | 730 | 730 |  | 0 | 0
74 |  |  | 沥青混凝土配合比 （AC-13C、AC-20C） | / | / | 马歇尔密度 | / | 同一沥青混合料或同一路段的路面取15kg散料，如做车辙试验取60kg散料。 | 组 | 2 |  | 1780 | 3560 |  | 0 | 0
[6 empty] | 沥青含量试验及矿料级配 |  |  | 组 | 2
[6 empty] | 车辙试验 |  |  | 组 | 2 |  | 6000 | 12000 |  | 0 | 0
[6 empty] | 配合比设计 | / | 每一档粗集料各50kg、细集料50kg，填料25kg，沥青20kg | 组 | 2 |  | 10000 | 20000 |  | 0 | 0
78 |  |  | 热轧无缝钢管 | / | / | 拉伸性能、弯曲试验、压扁试验 | 每批钢管应由同一钢牌号、同一生产工艺、同一公称尺寸的钢管组成。 公称外径不小于355.6mm，应不多于100根为一批。公称外径大于30mm且小于60.3mm，应不多于400根为一批 | 母材拉伸：每批取1根，长度500mm。 弯曲试验：每批取1根，长度1500mm。 压扁试验：每批取1根长度为64~100mm。 | 组 | 1 |  | 1000 | 1000 |  | 0 | 0
79 |  |  | 电力电缆YJY-3芯 | / | / | 标志检验、导体电阻、绝缘厚度、护套厚度、绝缘层热延伸试验 | 按一次进货同类型、同一厂家、型号、规格、批号的产品为一批 | 每组样品3～5m； 检测电压、绝缘电阻时因规范要求试样要10米以上，另还有其他参数需要检测，每组样品最少送检≥13m； 注意：截面积过大电力电缆单根阻燃参数检测，具体联系试验室； 护套层热延伸试验仅适用于YJF类电缆； （提供合格证及出厂检验报告） | 组 | 1 |  | 1240 | 1240 |  | 0 | 0
80 |  |  | 电力电缆YJY-5芯 | / | / | 标志检验、导体电阻、绝缘厚度、护套厚度、绝缘层热延伸试验 | 按一次进货同类型、同一厂家、型号、规格、批号的产品为一批 | 每组样品3～5m； 检测电压、绝缘电阻时因规范要求试样要10米以上，另还有其他参数需要检测，每组样品最少送检≥13m； 注意：截面积过大电力电缆单根阻燃参数检测，具体联系试验室； 护套层热延伸试验仅适用于YJF类电缆； （提供合格证及出厂检验报告） | 组 | 1 |  | 1950 | 1950 |  | 0 | 0
81 |  |  | 控制电缆KVV-3芯 | / | / | 标志检验、导体电阻、绝缘厚度、外径、电压、绝缘电阻 | 按一次进货同类型、同一厂家、型号、规格、批号的产品为一批 | 每一批随机抽检一组包装完好、卷绕整齐的样品，每组样品15m以上； 注1：部分类别有护套层需做护套厚度，委托方自行甄别判定在委托单上勾选参数； （提供合格证及出厂检验报告） | 组 | 1 |  | 1740 | 1740 |  | 0 | 0
|  |  | 不含税合计 | [9 empty] | 2035630 |  |  | 0
|  |  | 税金合计（6%） | [12 empty] | 0
|  |  | 含税合计 | [12 empty] | 0
1、收费标准参考东莞市检测中心检测项目及送检要求（2025年）中收费标准；不含税单价=含税收费标准*固定收费系数/（1+税金6%）。
2、上述单价为固定单价，是乙方完成检测工作的价款，不再因市场行情等任何原因而变化。合同单价已包括但不限于检测工作所需的人工费、设备费、耗材费、管理费、税费（增值税除外）、利润及一切风险费用。
3、清单中数量为暂定数量，结算数量以甲方确认的乙方实际完成数量为准。若实际数量少于采购清单数量，乙方不得以此为由向甲方追偿。
960202.83
57612.17
1017815
960202.83
57612.17
1017815